## Tabelle1
Splintholz Eiche
[8 empty] | Frischgewicht | [8 empty] | Berechnungen
|  | Fasersättigungswassergehalt Eiche |  |  |  | 24 vol-% |  | Kontrolle | default | Kontrolle | Kontrolle (berechnet) | [5 empty] | Gewicht Wasser in der Probe
|  | Abnahme Holzvolumen pro 1% Reduktion Wassergehalt |  |  |  | 0.5 vol-% |  | Gewicht bag mit sample (mg) | Frischgewicht sample (mg) | Gewicht trockener bag (mg) | Frischgewicht sample (mg) | [5 empty] | vol. Wassergehalt Frischprobe
|  | Maximales Volumenschwinden ist demnach |  |  |  | 12 vol-% |  | 100 | 10 | 90 | 10 | [5 empty] | grav. Wassergehalt Frischprobe
|  | Achtung: Schwinden von Eichenholz nur bei Wassergehalt < 24 vol-% | [14 empty] | Dichte Frischprobe
[8 empty] | Frischvolumen (Gewicht des verdrängten Wassers; Waage vor dem Eintauchen der Probe auf Null stellen!) | [8 empty] | Wasserpotential WP4C
[8 empty] | default | Kontrolle | Kontrolle
[8 empty] | Startwert sample nach 5 sek (mg) | Endwert sample nach 2 min (mg) | Gewicht sample nach dem Bad (sample zuerst trocknen mit Taschentuch)
[8 empty] | 20 | 19 | 11
default
Trockengewicht (trocknen bei 80 °C bis Gewichtskonstanz)
[8 empty] | nach 24 Std (mg) | nach 48 Std (mg) | nach 60 Std (mg) | nach 72 Std (mg)
Kontrolle
Trockengewicht (trocknen bei 105 °C bis Gewichtskonstanz)
nach 24 Std (mg)
[9 empty] | nach 48 Std (mg) | nach 72 Std (mg)
[31 empty] | sap wood | sap wood
[31 empty] | volumetric water content | gravimetric water content | stem water potential (bagged leaves) | stem water potential (bagged leaves)
[9 empty] | Frischgewicht der Probe |  |  |  |  | Frischvolumen der Probe |  |  | Trockengewicht der Probe |  |  |  |  | Wasserpotential der Probe |  | Berechnungen |  |  |  |  | Leaf water potential | TWD |  |  | volumetric wc | gravimetric wc
Fläche | Baum Nr | Probenart | Probenort | Entfernung von | Probendicke | Datum | Winterzeit | Datum | mit Sack | ohne Sack | getrockneter | berechnet | Abweichung | Verdrängtes | Verdrängtes | Gewicht | 80 °C | 80 °C | 80 °C | 105 °C | 105 °C | WP4C | WP4C | Gewicht Wasser | vol. Wassergehalt | grav. Wassergehalt | Dichte | Dichte | bagged leaves
|  |  | Stamm/Wurzel | Stammbasis |  | Probenahme | Probenahme | Messung |  |  | Sack |  |  | Wasser nach 5 sec | Wasser nach 120 sec | Probe | 24 Std | 48 Std | 72 Std | 48 Std | 72 Std | Messtemp. | Potential | in Frischprobe (80 °C) | Frischprobe (80 °C) | Frischprobe (80 °C) | Frischprobe | getrocknete Probe (80 °C) | mean of 6 trees | mean of 6 trees
|  |  |  | m | mm |  |  | Frischgewicht | g | g | g | g | % | g (ml) | g | g | g | g | g | g | g | °C | MPa | g | % | % | g/cm3 | g/cm3 | MPa | mikro_m
Vétroz | 100 | Splintholz | Stamm | 1.3 | 4 | 2021-06-12 | 5:00 | 2021-06-16 | 10.4538 | 4.6728 | 6.1882 | 4.2656 | -9.546137 | 7 | 6.892 | 4.424 | 3.9987 | 3.9855 | 3.9129 | 3.8145 | 3.8123 | 22.1 | -1.52 | 0.3527 | 5.038571 | 9.013775 | 0.6093714 | 0.635211
Vétroz | 1 (näher, mitte) | Splintholz | Stamm | 0.8 | 2–4 | 2021-03-24 | 13:30 | 2021-03-25 | 4.164 | 1.815 | 2.346 | 1.818 | 0.1650165 | 1.72 | na | 1.79 | na | na | 1.0258 | 1.0182 | na | 21.9 | -0.81 | 0.7922 | 46.05814 | 77.22753 | 1.056977 | 0.677722 | -0.5 | 100
Vétroz | 2 (weiter, ost) | Splintholz | Stamm | 0.8 | 2–4 | 2021-03-24 | 13:40 | 2021-03-25 | 3.897 | 1.534 | 2.361 | 1.536 | 0.1302083 | 1.55 | na | 1.503 | na | na | 0.8792 | 0.8734 | na | 21.8 | -0.72 | 0.6568 | 42.37419 | 74.70428 | 0.9909677 | 0.6445748 | -0.5 | 100
Vétroz | 2 (ost) | Splintholz | Stamm | 0.8 | 2–4 | 2021-06-01 | 16:30 | 2021-06-03 | 3.845 | 1.472 | 2.37 | 1.475 | 0.2033898 | 1.476 | na | 1.503 | na | na | 0.82 | 0.82 | na | 22 | -0.48 | 0.655 | 44.37669 | 79.87805 | 0.9993225 | 0.6313131 | -1 | 175
Vétroz | 3 (west) | Splintholz | Stamm | 0.8 | 2–4 | 2021-06-01 | 16:30 | 2021-06-03 | 3.86 | 1.512 | 2.345 | 1.515 | 0.1980198 | 1.558 | na | 1.545 | na | na | 0.9 | 0.9 | na | 22 | -0.48 | 0.615 | 39.47368 | 68.33333 | 0.9724005 | 0.656436 | -1 | 175
Vétroz | 2 (ost) | Splintholz | Stamm | 0.8 | 5–8 | 2021-07-21 | 10:00 | 2021-07-22 | 4.716 | 2.369 | 2.346 | 2.37 | 0.04219409 | 2.165 | na | 2.388 | na | na | 1.2 | na | na | 22 | -0.34 | 1.17 | 54.04157 | 97.5 | 1.094688 | 0.6298551 | -1.2 | 210
Vétroz | 3 (west) | Splintholz | Stamm | 0.8 | 5–8 | 2021-07-21 | 10:00 | 2021-07-22 | 4.447 | 2.087 | 2.358 | 2.089 | 0.09573959 | 2 | na | 2.101 | na | na | 1.13 | na | na | 22 | -0.3 | 0.959 | 47.95 | 84.86726 | 1.0445 | 0.6420455 | -1.2 | 210
Vétroz | 2 (ost) | Splintholz | Stamm | 0.8 | 7–8 | 2021-08-26 | 13:30 | 2021-08-27 | 4.812 | 2.481 | 2.33 | 2.482 | 0.04029009 | 2.622 | na | 2.573 | na | na | 1.59 | na | na | 22.1 | -0.89 | 0.892 | 34.01983 | 56.10063 | 0.9466056 | 0.6890992 | -2 | 248
Vétroz | 3 (west) | Splintholz | Stamm | 0.8 | 4–5 | 2021-08-26 | 13:30 | 2021-08-27 | 3.891 | 1.779 | 2.109 | 1.782 | 0.1683502 | 1.845 | na | 1.819 | na | na | 1.1 | na | na | 22.1 | -0.88 | 0.682 | 36.96477 | 62 | 0.9658537 | 0.6775068 | -2 | 248
Vétroz | 2 (ost) | Splintholz | Stamm | 0.7 | 3–5 | 2022-06-14 | 14:30 | 2022-06-16 | 3.978 | 1.63 | 2.344 | 1.634 | 0.244798 | 1.62 | na | 1.733 | na | na | 0.98 | na | na | 21.9 | -0.9 | 0.654 | 40.37037 | 66.73469 | 1.008642 | 0.6874299 | -2.3 | 315
Vétroz | 3 (west) | Splintholz | Stamm | 0.7 | 2–4 | 2022-06-14 | 14:00 | 2022-06-16 | 3.809 | 1.451 | 2.353 | 1.456 | 0.3434066 | 1.355 | na | 1.485 | na | na | 0.88 | na | na | 21.9 | -0.99 | 0.576 | 42.50923 | 65.45455 | 1.074539 | 0.7380074 | -2.3 | 315
Vétroz | 2 (ost) | Splintholz | Stamm | 0.7 | 6–8 | 2022-07-11 | 16:00 | 2022-07-22 | 4.487 | 2.126 | 2.355 | 2.132 | 0.2814259 | 2.259 | na | 2.182 | na | na | 1.275 | na | na | 21.8 | -0.94 | 0.857 | 37.93714 | 67.21569 | 0.9437804 | 0.6413739 | -3 | 365
Vétroz | 3 (west) | Splintholz | Stamm | 0.7 | 3–6 | 2022-07-11 | 16:00 | 2022-07-22 | 3.649 | 1.304 | 2.345 | 1.304 | -1.702796e-14 | 1.421 | na | 1.339 | na | na | 0.793 | na | na | 21.9 | -0.57 | 0.511 | 35.96059 | 64.43884 | 0.9176636 | 0.6341565 | -3 | 365
[27 empty] | 1.001328 | 0.66246
Vétroz | 1 (näher, mitte) |  | Wurzel | 1 | 2–4 | 2021-03-24 | 13:30 | 2021-03-25 | 4.23 | 1.898 | 2.33 | 1.9 | 0.1052632 | 1.86 | na | 1.879 | na | na | 1.1355 | 1.126 | na | 21.9 | -1.49 | 0.7645 | 41.10215 | 67.32717 | 1.021505 | 0.6937317 | -0.5
Vétroz | 2 (weiter, ost) |  | Wurzel | 1.4 | 2–4 | 2021-03-24 | 13:40 | 2021-03-25 | 3.557 | 1.239 | 2.317 | 1.24 | 0.08064516 | 1.27 | na | 1.229 | na | na | 0.675 | 0.6684 | na | 21.8 | -1.31 | 0.565 | 44.48819 | 83.7037 | 0.976378 | 0.6039728 | -0.5
Vétroz | 2 (ost) |  | Wurzel | 1.2 | 2–4 | 2021-06-01 | 16:30 | 2021-06-03 | 4.203 | 1.856 | 2.345 | 1.858 | 0.1076426 | 1.99 | na | 1.921 | na | na | 1.06 | 1.06 | na | 22 | -1.1 | 0.798 | 40.1005 | 75.28302 | 0.9336683 | 0.6052992 | -1
Vétroz | 3 (west) |  | Wurzel | 2 | 2–4 | 2021-06-01 | 16:30 | 2021-06-03 | 3.585 | 1.245 | 2.338 | 1.247 | 0.1603849 | 1.373 | na | 1.29 | na | na | 0.69 | 0.68 | na | 22 | -0.9 | 0.557 | 40.5681 | 80.72464 | 0.9082302 | 0.5710786 | -1
Vétroz | 2 (ost) |  | Wurzel | 1.2 | 3–6 | 2021-07-21 | 10:00 | 2021-07-22 | 3.926 | 1.555 | 2.369 | 1.557 | 0.1284522 | 1.61 | na | 1.592 | na | na | 0.78 | na | na | 22 | -0.76 | 0.777 | 48.26087 | 99.61538 | 0.9670807 | 0.5505364 | -1.2
Vétroz | 3 (west) |  | Wurzel | 2 | 5–8 | 2021-07-21 | 10:00 | 2021-07-22 | 4.429 | 2.218 | 2.209 | 2.22 | 0.09009009 | 2.35 | na | 2.281 | na | na | 1.19 | na | na | 22 | -1.08 | 1.03 | 43.82979 | 86.55462 | 0.9446809 | 0.5754352 | -1.2
Vétroz | 2 (ost) |  | Wurzel | 0.9 | 2–5 | 2021-08-26 | 13:30 | 2021-08-27 | 3.263 | 1.056 | 2.204 | 1.059 | 0.2832861 | 1.235 | na | 1.103 | na | na | 0.58 | na | na | 22.1 | -0.99 | 0.479 | 38.78543 | 82.58621 | 0.8574899 | 0.5336768 | -2
Vétroz | 3 (west) |  | Wurzel | 0.9 | 7–8 | 2021-08-26 | 13:30 | 2021-08-27 | 4.658 | 2.468 | 2.189 | 2.469 | 0.04050223 | 2.701 | na | 2.561 | na | na | 1.42 | na | na | 22.1 | -1.2 | 1.049 | 38.83747 | 73.87324 | 0.9141059 | 0.5974218 | -2
Vétroz | 2 (ost) |  | Wurzel | 1.5 | 4 | 2022-06-14 | 14:30 | 2022-06-16 | 4.351 | 2.007 | 2.34 | 2.011 | 0.198906 | 2.018 | na | 2.037 | na | na | 1.03 | na | na | 21.9 | -0.77 | 0.981 | 48.61249 | 95.24272 | 0.9965312 | 0.5800072 | -2.3
Vétroz | 3 (west) |  | Wurzel | 1.3 | 2–4 | 2022-06-14 | 14:00 | 2022-06-16 | 3.294 | 1.18 | 2.111 | 1.183 | 0.2535926 | 1.265 | na | 1.256 | na | na | 0.69 | na | na | 21.9 | -1.36 | 0.493 | 38.97233 | 71.44928 | 0.9351779 | 0.6198347 | -2.3
Vétroz | 2 (ost) |  | Wurzel | 1.5 | 2–4 | 2022-07-11 | 16:00 | 2022-07-22 | 3.363 | 1.249 | 2.111 | 1.252 | 0.2396166 | 1.219 | na | 1.255 | na | na | 0.688 | na | na | 21.8 | -0.37 | 0.564 | 46.26743 | 81.97674 | 1.027071 | 0.6413603 | -3
Vétroz | 3 (west) |  | Wurzel | 1.3 | 4–7 | 2022-07-11 | 16:00 | 2022-07-22 | 3.962 | 1.619 | 2.34 | 1.622 | 0.1849568 | 1.765 | na | 1.667 | na | na | 0.934 | na | na | 21.9 | -0.99 | 0.688 | 38.98017 | 73.66167 | 0.9189802 | 0.6013392 | -3
[27 empty] | 0.950075 | 0.5978078
Hohtenn | 1 | Splintholz | Stamm | 1.2 | 2–3 | 2021-06-23 | 16:30 | 2021-06-24 | 2.934 | 0.726 | 2.205 | 0.729 | 0.4115226 | 1.185 | na | 0.81 | na | na | 0.42 | na | na | 22 | -0.13 | 0.309 | 26.07595 | 73.57143 | 0.6151899 | 0.4027618 | Probe ohne wässeriges Kambiumholz (nur Xylem)
Hohtenn | 1 | Splintholz | Stamm | 1.2 | 2–3 | 2021-06-23 | 16:30 | 2021-06-24 | 3.517 | 1.307 | 2.208 | 1.309 | 0.1527884 | 1.39 | na | 1.335 | na | na | 0.47 | na | na | 22 | -0.12 | 0.839 | 60.35971 | 178.5106 | 0.9417266 | 0.3842381 | Probe mit wässerigem Kambiumholz und 1 mm Rinde
Note on O33: Lorenz Walthert: Die Holzprobe wird vor dem Messen zuerst kurz nass gemacht und dann wird das überschüssige Wasser mit Papiertuch kurz abgetrocknet. Dann wird die Probe ins Wasserglas eingetaucht und die Wasserverdrängung gemessen.
Note on AC36: Lorenz Walthert: Info aus dem Internet: Beim Trocknen vom Fasersättigungswassergehalt (23%) nach ofentrocken (0 %) wird das Volumen von Eichenholz um 12% reduziert infolge Schwinden.